## Sheet1
Structure | HTL | HTL-2 | HTL_Passivator | HTL-Addictive | ETL | ETL-2 | ETL_Passivator | ETL-Addictive | Metal_Electrode | Glass | Active_Area | Precursor_Solution | Precursor_Solution_Addictive | Deposition_Method | Antisolvent | Annealing_Temperature1 | Annealing_Time1 | Annealing_Temperature2 | Annealing_Time2 | P1Wavelength(nm) | P2Wavelength(nm) | P3Wavelength(nm) | total_scribing_line_width(μm) | P1Width(μm) | P2Width(μm) | P3Width(μm) | GFF | Type | submodule_number | P1Scan_Velocity(mm/s) | P1etching_frequency(kHz) | P1Spot Size(μm) | P1etching_Power(W) | P1etching_Power_percentage(%) | P2Scan_Velocity | P2etching_frequency(kHz) | P2Spot Size(μm) | P2etching_Power(W) | P2etching_Power_percentage(%) | P3Scan_Velocity | P3etching_frequency(kHz) | P3Spot Size(μm) | P3etching_Power(W) | P3etching_Power_percentage(%) | P1_P2Scribing_Spacing(μm) | P2_P3Scribing_Spacing(μm) | brand | Cs | MA | FA | Pb | I | Br | Cl | Bandgap | PCE | Structure_原始值 | HTL_原始值 | HTL-2_原始值 | HTL_Passivator_原始值 | HTL-Addictive_原始值 | ETL_原始值 | ETL-2_原始值 | ETL_Passivator_原始值 | ETL-Addictive_原始值 | Metal_Electrode_原始值 | Glass_原始值 | Precursor_Solution_原始值 | Precursor_Solution_Addictive_原始值 | Deposition_Method_原始值 | Antisolvent_原始值 | Type_原始值 | brand_原始值
0 | 28 | 1 | 32 | 17 | 12 | 0 | 0 | 1 | 3 | 5 | 12 | 19 | 89 | 13 | 0 | 70 | 1 | 150 | 15 | 0 | 0 | 0 | 500 | 100 | 200 | 140 | 95 | 2 | 3 | 0 | 0 | 0 | 0 | 0 | 0 | 0 | 0 | 0 | 0 | 0 | 0 | 0 | 0 | 0 | 26 | 34 | 0 | 0 | 0.25 | 0.75 | 1 | 2.82 | 0 | 0.18 | 1.53668 | 22.81 | n-i-p | Spiro-OMeTAD | 0 | PEAI | Li-TFSI+t-BP | SnO2 | 0 | 0 | 0 | Au | FTO | DMF+DMSO+IPA | PbI2+BNCl | spin-coating | 0 | Series | 0
0 | 28 | 1 | 19 | 20 | 18 | 13 | 0 | 1 | 3 | 5 | 25 | 38 | 53 | 13 | 0 | 150 | 15 | 100 | 30 | 532 | 532 | 532 | 146 | 20 | 56 | 25 | 94.58163 | 2 | 10 | 0 | 0 | 0 | 1.7 | 0 | 0 | 0 | 0 | 0.8 | 0 | 0 | 0 | 0 | 0 | 0 | 5 | 40 | 2 | 0 | 0.25 | 0.75 | 1 | 3 | 0 | 0 | 1.556401 | 22.47 | n-i-p | Spiro-OMeTAD | 0 | DPA-TFA | Li-TFSI+t-BP+FK209 | c-TiO2 | SnO2 | 0 | 0 | Au | FTO | DMF:DMSO(4:1) | MACl | spin-coating | 0 | Series | Advanced Optowave
0 | 35 | 1 | 1 | 17 | 18 | 22 | 0 | 1 | 3 | 5 | 25 | 38 | 53 | 13 | 5 | 150 | 15 | 100 | 15 | 0 | 0 | 0 | 425 | 15 | 60 | 30 | 89.33365 | 2 | 10 | 0 | 0 | 0 | 1.7 | 0 | 0 | 0 | 0 | 0.8 | 0 | 0 | 0 | 0 | 0 | 0 | 170 | 150 | 2 | 0 | 0 | 1 | 1 | 3 | 0 | 0 | 1.503862 | 21.83 | n-i-p | spiro-Naph | 0 | 0 | Li-TFSI+t-BP | c-TiO2 | m-TiO2 | 0 | 0 | Au | FTO | DMF:DMSO(4:1) | MACl | spin-coating | Diethyl ether | Series | Advanced Optowave